## AEC-Q100 Test Matrix
AEC-Q100 Rev. G │ 16-bit Security Controller V02 │ Package: PG-USON-10-2 │ Qualification Status
GROUP | TEST # | STRESS TEST (AEC Q100 Rev. G) | Test Conditions | # LOTS | Sample Size | V02 Result | QRT 테스트 | 담당/처리 방안 | 비고 / 근거 자료
TEST GROUP A – ACCELERATED ENVIRONMENT STRESS TESTS
A | A1 | Preconditioning | 30°C, 60% r.h., 192h soak 260°C, 3× Reflow JESD22-A113 / EIA/J-STD-020 | 3 | 231 / lot [2018] [2020] | PASS | 필요 | QRT에서 사전조건임으로 테스트 필요, Datasheet 정정 필요, MSL1로 테스트 | PASS – lot당 0/231 (3 lot). 2018 Package Qualification Report 및 2020 Leadless SMD Qualification Report 기준.
A | A2 | Temperature Humidity Bias | 85°C, 85% r.h., 49kPa VDD = 5.5V, 1000h JESD22-A101 | 3 | 77 / lot [2018] [2020] | PASS |  |  | PASS – lot당 0/77 (3 lot). 2018 Package Qualification Report 기준 (85°C/85%RH/5.5V, 1000h).
A | A3 | uHAST | 130°C / 230kPa, 85% r.h., 96h JESD22-A118 | 3 | 77 / lot [2018] [2020] | PASS |  |  | PASS – lot당 0/77 (3 lot). 2018 Package Qualification Report 기준 (Preconditioning 후 수행).
A | A4 | Temperature Cycling | 2018 Pkg Qual: −55°C…+125°C, 2 cycles/h, 700 cycles 2020 SMD Qual: −40°C…+115°C, 1000 cycles JESD22-A104 | 3 | 77 / lot [2018] 25 / lot [2020] | MISSING | 필요 | QRT에서 테스트 필요, Cycle 수 모자람 QRT : TC 온도 : Grade 2 -55ºC to +125ºC, 1000 cycles 로 알고 있습니다. 외부에서 차용하신 기준에 대해서는 잘 모르겠습니다. | PASS – lot당 0/77 (3 lot). 2018 Package Qualification Report: 700 cycles (−55/+125°C); 2020 Leadless SMD Report: 1000 cycles (−40/+115°C). 두 결과 모두 합격.
A | A5 | Power Temperature Cycling | 미수행 (AEC-Q100 요구: ΔT ≥ 100K, Power Cycling JESD22-A105) | - | - (미수행) | N/A |  | QRT : PTC: 소비 전력 1W 이하(No power chip) 사유로 본 테스트를 생략한 사례도 저희 측에서도 있습니다. 완전히 면제 여부라고 답변드리기는 조심스러우나,규격에서도 면제 가능하다고 되어 있긴 합니다. | 미수행 – 제공된 3개 보고서 어디에도 수행 근거 없음. SLI97 Q100 report 1 W 이하조건으로 N/A
A | A6 | High Temperature Storage Life | TA = 150°C, 1000h JESD22-A103 | 3 | 77 / lot [2018] | PASS |  |  | PASS – lot당 0/77 (3 lot). 2018 Package Qualification Report 기준.
TEST GROUP B – ACCELERATED LIFETIME SIMULATION TESTS
B | B1 | High Temperature Operating Life | TA = 125°C, 1000h VCC int. = VCC int. max JESD22-A108 | 3 (REF) | 77 / lot Ref. Part B(G11), C(V01/H11) [2017] | REF |  | ✅ 자체 수행 가능 (Group B 일부) ※ V02-G13 직접 데이터 확보 필요 | REF – 2017 Product Qualification Report의 Reference Part B(G11) 및 C(V01/H11)로 커버. V02-G13 직접 lot 데이터는 미제출.
B | B2 | Early Life Failure Rate | 미수행 (AEC Q100-008 기준) | - | - (미수행) | MISSING | 필요 | ✅ 자체 수행 가능 (Group B 일부) ※ 시험 계획 수립 필요 (AEC Q100-008) | 미수행 – 제공된 보고서에 근거 없음. AEC-Q100 Grade 1/2 필수 항목.
B | B3 | NVM Endurance, Data Retention, & Operations | NVM Cycling: 200,000 W/E cycles, T = 25°C Data Retention: 250°C, 6h IFX Confidence Level Test Flow AEC Q100-005 | 3 (REF) | ≥100 / lot Ref. Part C(V01/H11) [2017] | REF | ? | ⚠️ 시험 조건 자체 설정 필요 - AEC Q100-005 기준으로 시험 조건 직접 수립해야 함 - IFX 25°C 상온 NVM test 존재 → HTOL로 대체 가능 여부 검토 중 - EDR(NVM Endurance/Data Retention) 조건 확정 후 자체 수행 가능 | REF – NVM Cycling (200k cycles) 및 Data Retention (250°C/6h)은 2017 Product Qualification Report의 Reference Part C(V01/H11)로 커버. SLI97 Q100 report 상 HTOL, HTST 로 커버한듯하여 참조 결과많 넣으려함.
\
C | C1 | Wire Bond Shear | 5 bonds / unit JESD22-B116 | 3 | 8 units (5 bonds/unit) [2018] 10 units (30 bonds/unit) [2020] | PASS |  | 🏭 제조사(IFX / Amkor) 진행 항목 | PASS – lot당 0/8 (3 lot). 2018 Package Qualification Report 및 2020 Leadless SMD Qualification Report 기준.
C | C2 | Wire Bond Pull | 5 bonds / unit MIL-STD-883 Method 2011 | 3 | 8 units (5 bonds/unit) [2018] 10 units (30 bonds/unit) [2020] | PASS |  | 🏭 제조사(IFX / Amkor) 진행 항목 | PASS – lot당 0/8 (3 lot). 2018 Package Qualification Report 및 2020 Leadless SMD Qualification Report 기준.
C | C3 | Solderability | Aging, wetting, de-wetting JESD22-B102 / J-STD-002D IEC 60068-2-20-20 | 1 (REF) | 135 (Ref. SD) [2018] 22 / lot [2020] | REF |  | 🏭 제조사(IFX / Amkor) 진행 항목 | REF – 2018 Package Qualification Report에서 Reference Part SD(M5072G)로 합격 처리; 2020 Leadless SMD Qualification Report에서 직접 PASS (3×22개).
C | C4 | Package Dimensions | Package outline JESD22-B100 / (B108 미수행) | 1 | 30 (Ref. Part B) [2018] 10 / lot [2020] | REF | ? | 🏭 제조사 진행 항목 ⚠️ JESD22-B108(표면실장소자 평탄도 테스트) 미확인 - QRT 시험 불가 - 물리적 시험 → 타업체 필요 | PASS – 2018 Package Qualification Report (0/30) 및 2020 Leadless SMD Qualification Report 모두에서 시험 완료.
C | C5 | Solder Ball Shear | N/A (PG-USON-10-2: 리드리스 SMD, 솔더볼 없음) | - | - (N/A) | N/A |  | N/A – No Solder balls, PG-USON-10-2 리드리스 패키지 (솔더볼 없음) | N/A – PG-USON-10-2는 리드리스 SMD 패키지로 솔더볼 없음. 해당 없음.
C | C6 | Lean Integrity | N/A (AEC-Q100-001 기준) | - | - (N/A) | N/A |  | N/A – No leads, PG-USON-10-2 리드리스 패키지 (리드 없음) | N/A - No leads
TEST GROUP D – DIE FABRICATION RELIABILITY TESTS
D | D1 | Electromigration | 미수행 (웨이퍼 레벨) (JESD61 기준 / TSMC C65FL 공정 인증 데이터 확인 필요) | - | - (미수행) | MISSING |  | 🏭 제조사(IFX) 진행 항목 - 김용욱 이사에게 재차 문의 중 | 미수행 – 웨이퍼 레벨 시험. 패키지 인증 보고서에 미포함. TSMC C65FL 공정 인증 데이터 확인 필요.
D | D2 | Time Dependent Dielectric Breakdown | 미수행 (웨이퍼 레벨) (JESD35 기준) | - | - (미수행) | MISSING |  | 🏭 제조사(IFX) 진행 항목 ⚠️ IFX Qual Report 미제출 – 김용욱 이사 문의 중 | 미수행 – 근거 없음. AEC-Q100 Group D 필수 항목.
D | D3 | Hot Carrier Injection | 미수행 (웨이퍼 레벨) | - | - (미수행) | MISSING |  | 🏭 제조사(IFX) 진행 항목 ⚠️ IFX Qual Report 미제출 – 김용욱 이사 문의 중 | 미수행 – 제공된 보고서에 근거 없음.
D | D4 | Negative Bias Temperature Instability | 미수행 (웨이퍼 레벨) (PMOS 구조 소자 필수) | - | - (미수행) | MISSING |  | 🏭 제조사(IFX) 진행 항목 ⚠️ IFX Qual Report 미제출 – 김용욱 이사 문의 중 | 미수행 – PMOS 구조 소자 필수 항목. 근거 없음.
D | D5 | Stress Migration | 미수행 (웨이퍼 레벨) | - | - (미수행) | MISSING |  | 🏭 제조사(IFX) 진행 항목 ⚠️ IFX Qual Report 미제출 – 김용욱 이사 문의 중 | 미수행 – 제공된 보고서에 근거 없음.
TEST GROUP E – ELECTRICAL VERIFICATION TESTS
E | E1 | Pre and Post-Stress Function Parameter | Acc. product specification Ta = −40°C … +105°C | 3 | ≥10 / lot [2017] | PASS |  |  | PASS – 전기적 특성 평가 (−40°C…+105°C, 3 lot × ≥10개). 2017 Product Qualification Report 기준.
E | E2 | Electrostatic Discharge: Human Body Model | 4,000V JESD22-A114 JESD22-A114 규격이 다름 | 1 | 20 [2017] | MISSING | 필요 | (QRT)ESD&Latch-up+Test_의뢰서_R05.xlsx 의로서 작성 필요 | PASS – 4kV, 0/20. 2017 Product Qualification Report 기준.
E | E3 | Electrostatic Discharge: Charged Device Model | JESD22-C101 규격이 다름 2018 Pkg Qual: 500V, JESD22-C101 2020 SMD Qual: 750V, JS-002-2014 (3 devices per voltage class) | 1 | 3 [2018] [2020] | MISSING | 필요 | (QRT)ESD&Latch-up+Test_의뢰서_R05.xlsx 의로서 작성 필요 | PASS – 500V (2018 Package Qualification Report, 0/3); 750V (2020 Leadless SMD Qualification Report). 두 결과 모두 합격.
E | E4 | Latch-up | Class II, Immunity Level A JESD78E | 1 | 10 [2017] | PASS |  |  | PASS – Class II, Immunity Level A (±100mA). 2017 Product Qualification Report 기준.
E | E5 | Electrical Distribution | Acc. product specification Ta = −40°C … +105°C | 3 (REF) | ≥10 / lot Ref. Part A(V02/G12) [2017] | REF |  | QRT 답변 : 해당 시험 조건 알려주시면 검토해서 대응 가능여부 확인 가능할 것 같습니다. 보통 폐사로 AEC-Q100 의뢰 시에는 거의 문의가 없거나 진행하지 않고 있긴 한 점 참고 부탁드립니다. 해당 내용은 **AEC-Q100 Rev-J** 규격서의 **Table 2 (Qualification Test Methods)**와 **Appendix 5 (Part Design Criteria to Determine Need for EMC Testing)**에서 참고한 내용입니다. 구체적인 근거가 되는 규격서의 원문 위치와 내용은 다음과 같습니다. **1. Table 2: Qualification Test Methods (Test Group E의 E9: EMC 항목)** Table 2의 EMC 테스트(E9) 'Additional Requirements(추가 요구사항)' 란에는 다음과 같이 명시되어 있습니다. * "This test and its accept criteria is performed **per agreement between user and supplier on a case-by-case basis**." *(해석: 이 테스트와 그 합격 기준은 사용자와 공급업체 간의 합의에 따라 개별적으로(케이스 바이 케이스로) 수행됩니다.)* * "See **Appendix 5 for guidelines on determining the applicability of this test** to the device to be qualified." *(해석: 인증할 기기에 대한 이 테스트의 적용 여부를 결정하기 위한 가이드라인은 부록 5를 참조하십시오.)* **2. Appendix 5: Part Design Criteria to Determine Need for EMC Testing** Table 2에서 언급한 부록 5(Appendix 5)에서는 어떤 제품이 EMC 테스트 대상이 되는지 결정하기 위한 **제품 특성 기준(Criteria)과 요인(Factors)**을 상세히 설명하고 있습니다. * **A5.1 EMC Part Design Criteria:** 통신 수신기 장치에 간섭을 일으킬 수 있는 방사 방출(radiated emissions)을 발생시킬 잠재력이 있는 디지털 기술, LSI, 오실레이터가 포함된 제품 등이 EMC 테스트의 후보가 된다고 명시하고 있습니다. * **A5.2 EMC Part Design Factors:** 클럭 드라이브, I/O 드라이브, 상승/하강 시간을 단축시키는 제조 공정이나 재료의 구성, 최소 배선 폭(die shrink), 패키지나 핀아웃 구성 등 방사 방출에 영향을 줄 수 있는 제품의 설계적 특성을 나열하고 있습니다. **결론적으로,** 규격서에서는 EMC 테스트를 일괄적인 필수 항목으로 강제하지 않고, **Appendix 5에 따른 제품의 설계적/물리적 특성**을 평가한 뒤, 최종적으로 **사용자(Customer)와 공급자(Supplier) 간의 개별 합의(agreement)**에 의해 진행 여부와 기준을 정하도록 명확히 규정하고 있습니다. | REF – 2017 Product Qualification Report의 Reference Part A(V02 G12)를 통한 System Characterization으로 커버.
E | E6 | Fault Grading | 미수행 (AEC Q100-007 기준) | - | - (미수행) | MISSING |  | 🏭 IFX(제조사)만 가능 - 양산 테스트 프로그램의 전체 Gate fault 검출 수치 (수율 관련 report) - IFX에 요청 필요 AEC Q100-007에 따라 고장 커버리지 분석 수행 및 DPM(불량 백만분율) 산출 보고. | 미수행 – 제공된 보고서에 근거 없음 (AEC Q100-007 기준). SLI97 Q100 : see separate document
E | E7 | Characterization | Acc. product specification Ta = −40°C … +105°C | 3 (REF) | ≥10 / lot Ref. Part A(V02/G12) [2017] | REF |  | 🏭 IFX(제조사)만 가능 - 반도체 칩 특성 산출로 잠재적 불량 선별 - IFX에 요청 필요 | REF – 2017 Product Qualification Report의 Reference Part A를 통한 System Characterization으로 커버.
E | E9 | Electromagnetic Compatibility | 미수행 (SAE J-17521 기준) | - | - (미수행) | MISSING |  | 🔍 QRT 수행 가능성 검토 필요 - Electromagnetic Compatibility SAE J-17521 기준 EMC 시험 수행. 최소 1 lot, 1개 이상. | 미수행 – 제공된 3개 보고서 어디에도 근거 없음 (SAE J-17521 기준).\ SLI97 Q100: IFX internal procedure, aligned for GSM operation
E | E10 | Short Circuit Characterization | 미수행 | - | - (미수행) | N/A |  | N/A - no smart-power device | SLI97 Q100 : no smart-power device
E | E11 | Soft Error Rate | 미수행 | - | - (미수행) | N/A |  | N/A - SRAM < 1MByte | SLI97 Q100 : SRAM < 1MByte
TEST GROUP F – DEFECT SCREENING TESTS
F | F1 | Process Average Testing | 미수행 (AEC-Q001 기준) | - | - (미수행) | N/A ? |  | 📋 조건상 시험 불가 항목으로 기재 - Q100 Report에 시험 불가 사유 명기 F1 는 조건상 test 못하는 항목이라고 적으면 됨. Iddq not available by design implemented for current modes | SLI97 Q100 : Iddq not available by design implemented for current modes
F | F2 | Statistical Bin/Part Analysis | 미수행 (AEC-Q002 기준) | - | - (미수행) | N/A ? |  | 🏭 IFX(제조사)만 가능 - Statistical Bin/Yield Analysis (정적 수율 분석) - IFX에 요청 필요 | SLI97 Q100 : implemented for all softbins
TEST GROUP G – CAVITY PACKAGE INTEGRITY TESTS
G | G1 | Mechanical Shock | N/A (플라스틱 SMD 패키지 – Cavity 패키지 아님 JESD22-B104) | - | - (N/A) | N/A |  | ⚠️ Package 종류 확인 필요 - Cavity/기밀 패키지 여부에 따라 시험 적용 여부 결정 IFX에서 문의한 QM회신 답변: USON-10-2 is a plastic -full- molded package and NOT a cavity package. | N/A – PG-USON-10-2는 플라스틱 SMD 패키지 (기밀/Cavity 패키지 아님). Group G 해당 없음.
G | G2 | Variable Frequency Vibration | N/A (플라스틱 SMD 패키지 – Cavity 패키지 아님 MIL-STD-883 / 21–26 Hz) | - | - (N/A) | N/A |  | ⚠️ Package 종류 확인 필요 - G1과 동일 조건 적용 IFX에서 문의한 QM회신 답변: USON-10-2 is a plastic -full- molded package and NOT a cavity package. | N/A – G1과 동일. 플라스틱 패키지에는 Group G 시험 적용 안 됨.
G | G3~8 | … | N/A | - | - (N/A) | N/A |  | No Cavity Package | N/A – PG-USON-10-2는 플라스틱 SMD 패키지 (기밀/Cavity 패키지 아님). Group G 해당 없음.

## AEC-Q100 Test Items
시험 | Test Item | Condition | IFX Qual Report and Condition | # of Lot | Total Unit | Duration | Final Test | Test Method | TEST # (AEC Q100) | Part to be Qualified | Sample Size (# LOTS) | 비고 1 | 비고 2 | QRT에 질문사항 | 비고 3 | 비고 | 비고 2
Group A
IFX | * Preconditioning | MSL 3 --> MSL 1 | V02 with PG-USON-10-2 30 °C, 60 % r.h., 192 h soak, 260 °C, 3 x reflow JESD22-A113 | 3 | 276 |  | Room | JESD22-A113 | A1 | PASS | 3 Lots / ?? | QRT에서 테스트 필요 -> MSL1로 테스트 진행? | MSL (Moisture Sensitivity Level) 등급 MSL은 패키지가 습기에 얼마나 민감한지를 나타내는 등급입니다. 숫자가 낮을수록 습기에 강하며, 관리가 용이합니다. MSL1 규격(JESD22-A113 및 J-STD-020)에 따라 30°C 온도, 60% 상대습도(r.h.) 환경에서 **192시간 동안 수분 흡수(Soak)**를 진행한 후, **260°C 온도에서 3회의 리플로우(Reflow)**를 거칩니다 | IFX V02withPG-USON-10-2 문서에서 QualificationResultOverview의 Table 3에 테스트한 자료 있음 - Table 3의 자료가 AEC-Q100 규격을 따르고 있는지, 그리고 테스트 항목과 조건이 귀사의 사항과 일치하는지 문의드립니다.(QRT 테스트 항목에서 제외해도 되는지?)
NotSelect | * HAST (High Accelerated Temperature and Humidity Stress Test) | Ta=130°C, RH=85%, * VDD Max |  | 3 | 77 | 96hrs | Room Hot | JESD22-A110 | A2 | Not Selected | 3 Lots / 77
IFX | THB (Temperature Humidity Bias) | 85°C/85%RH/1000h * VDD Max | V02 with PG-USON-10-2 85 °C, 85 % r.h., 49 kPa, VDD=5.5 V, 1000 h JESD22-A101 | 3 | 77 | 1000Cy | ? | JESD22-A101 |  | Pass | 3 Lots / 77 |  |  | IFX V02withPG-USON-10-2 문서에서 QualificationResultOverview의 Table 3에 테스트한 자료 있음 - Table 3의 자료가 AEC-Q100 규격을 따르고 있는지, 그리고 테스트 항목과 조건이 귀사의 사항과 일치하는지 문의드립니다.(QRT 테스트 항목에서 제외해도 되는지?)
IFX | * uHAST (Accelerated Moisture Resistance-Unbiased HAST) | Ta=130°C, RH=85% | V02 with PG-USON-10-2 130 °C / 230 kPa, 85 % r.h., 96 h JESD22-A118 | 3 | 77 | 96hrs | Room Hot | JESD22-A118 | A3 | PASS | 3 Lots / 77 |  |  | IFX V02withPG-USON-10-2 문서에서 QualificationResultOverview의 Table 3에 테스트한 자료 있음 - Table 3의 자료가 AEC-Q100 규격을 따르고 있는지, 그리고 테스트 항목과 조건이 귀사의 사항과 일치하는지 문의드립니다.( 테스트 항목에서 제외해도 되는지?)
NotSelect | THS (Temperature Humidity Storage) | 85°C/85%RH/1000h |  | 3 | 77 | 1000Cy | ? | ? |  | Not Selected | 3 Lots / 77
? | * TC (Temperature Cycle) | Grade0 : -55°C ~ 150°C | V02 with PG-USON-10-2 -55 °C…+125°C, 2 cycles/ hour, 700 cycles JESD22-A104 cycle 수가 모자람. | 3 | 77 | 1500Cy |  | JESD22-A104 | A4 | PASS | 3 Lots / 77 | QRT에서 테스트 필요 | TC 온도 : Grade 2 -55ºC to +125ºC, 1000 cycles 로 알고 있습니다. 외부에서 차용하신 기준에 대해서는 잘 모르겠습니다. | IFX V02withPG-USON-10-2 문서에서 QualificationResultOverview의 Table 3에 테스트한 자료 있음 - 테스트 횟수가 700 Cycle 데이터가 있습니다, AEC-Q100 규격을 따르고 있는지 확인 요청
|  | Grade1 : -55°C ~ 150°C |  |  |  | 1000Cy | Room
|  | Grade2 : -50°C ~ 125°C |  |  |  | 1000Cy | Hot
|  | Grade3 : -50°C ~ 125°C |  |  |  | 500Cy
15Min/15Min=1Cy
NotPower | * PTC (Power Temperature Cycle) | Grade0 : -40°C ~ 150°C |  | 1 | 45 | 1000Cy |  | JESD22-A105 | A5 | no power chip, under 1W | – | ? | PTC: 소비 전력 1W 이하(No power chip) 사유로 본 테스트를 생략한 사례도 저희 측에서도 있습니다. 완전히 면제 여부라고 답변드리기는 조심스러우나, 규격에서도 면제 가능하다고 되어 있긴 합니다. | 타사 제품 중 소비 전력 1W 이하(No power chip) 사유로 본 테스트를 생략한 사례가 있는 걱 같습니다. 해당 제품 역시 1W 이하일 경우 PTC 테스트 진행을 완전히 생략(면제)해도 되는 것인지 확인 부탁드립니다
|  | Grade1 : -40°C ~ 125°C |  |  |  | 1000Cy | Room
|  | Grade2 : -40°C ~ 105°C |  |  |  | 1000Cy | Hot
Grade3 : -40°C ~ 105°C
30Min/30Min=1Cy
IFX | # HTST (HTSL) (High Temperature Storage Test (Life) & Flash Data Retention Test) | Grade0 : 150°C | V02 with PG-USON-10-2 TA=150 °C, 1000 h, JESD22-A103 | 3 | 77 | 2000hrs |  | JESD22-A103 | A6 | PASS | 1 Lot / 45 |  |  | IFX V02withPG-USON-10-2 문서에서 QualificationResultOverview의 Table 3에 테스트한 자료 있음 - 자료가 AEC-Q100 규격을 따르고 있는지, 그리고 테스트 항목과 조건이 귀사의 사항과 일치하는지 문의드립니다.( QRT 테스트 항목에서 제외해도 되는지?)
|  | Grade1 : 150°C |  |  |  | 1000hrs | Room
|  | Grade2 : 150°C |  |  |  | 500~1000hrs | Hot
|  | Grade3 : 150°C |  |  |  | 500hrs
Group B
IFX | # HTOL (High Temperature Operating Life) | Grade0 : 150°C | V02 Ta = 125 °C, VCC,int. = VCC,int,max 1000h | 3 | 77 | 1000hrs | Cold | JESD22-A108 | B1 | PASS | 3 Lots / 77 |  |  | V16-bit Security Controller– V02 문서에서 QualificationResultOverview의 Table 3에 테스트한 자료 있음 - 자료가 AEC-Q100 규격을 따르고 있는지, 그리고 테스트 항목과 조건이 귀사의 사항과 일치하는지 문의드립니다.( QRT 테스트 항목에서 제외해도 되는지?)
|  | Grade1 : 125°C |  |  |  | 1000hrs | Room
|  | Grade2 : 105°C |  |  |  | 1000hrs | Hot
Grade3 : 85°C
* VDD Max(+10%)
QRT | ELFR (Early Life Failure Rate) | Grade0 : 150°C | Test 없음 | 3 | 800 | 48hrs |  | AEC-Q100-008 | B2 | PASS | 3 Lots / 800 | QRT에서 테스트 필요 | Grade 2는 105도에서 48시간 평가 or 125도에서 24시간 평가도 가능합니다. 보통 105도로 안내되고 있어, 105도로 1차 시험조건 테이블을 안내드렸습니다. 전체 시험 시간 단축 필요하시거나, 제품이 125도 stress도 견디실 수 있다면 125도로 하셔도 무방합니다. | - AEC-Q100 인증을 위하여 QRT에서 테스트 진행 필요?
|  | Grade1 : 125°C |  |  |  | 48hrs
|  | Grade2 : 125°C |  |  |  | 24hrs | Room
|  | Grade3 : 105°C |  |  |  | 24hrs | Hot
* VDD Max(+10%)
? | EDR (NVM Endurance, Data Retention, Operational Life) | Grade 2 에 대한 Test 방법 정확히 모름 HTDR / LTDR HTSL 125C/1000H HTOL 105C/408H | V02 NVM Cycling Endurance per Cell - 200,000cy T=25'C NVM Data Retention (HTDR) - 250'C, 6h, IFX confidence level test flow 2 lot x 100이상 HTOL 125'C/1000h V02 with PG-USON-10-2 HTSL 150'C/1000h 고온 Endurance 동작시험 없음 사용한 Lot 수가 2개 임 | 3 | 77 |  |  | AEC-Q100-005 | B3? | ?? | 3 Lots/77 | ? | 그 외 사항으로, EDR 혹은 Data Retention 테스트의 경우, 고객사에서 명확하게 조건을 주시는 경우에 한하여 진행 가능하오며 그 외 별도의 가이드 및 조건 검증은 어려운 점 참고 부탁드립니다. 저희는 EDR이란 이름으로 85’C로 조건으로 수행한 이력은 일부 확인되오나, 해당 건들 역시 고객사의 구체적인 평가 조건들 평가 수량, cycle 정보, Vector 등 자체 제공해 주셨거나, 그렇지 않으면 고객사 내부 별도 진행 혹은 미요청된 것으로 보입니다. 죄송하지만 이 점 양지 부탁드리겠습니다. | 자료가 AEC-Q100 규격을 따르고 있는지, 그리고 테스트 항목과 조건이 귀사의 사항과 일치하는지 문의드립니다.( QRT 테스트 항목에서 제외해도 되는지?) - NVM Cycling Endurance per Cell - 200,000cy T=25'C , 진행한 온도가 25도 였음 - NVM Data Retention (HTDR) - 250'C, 6h, IFX confidence level test flow 2 lot x 100이상이 였음 - 고온 Endruance 동작시험 없음 - 사용한 Lot수가 2개임 - LTDR(저온 데이터 보존) 테스트 역시 진행하지 않고 생략해도 무방한지 확인 부탁드립니다. Reference : P/E cycles: 100k and 500k HTSL: 150°C/500h HTOL: 125°C/408h AEC Q100-005 | 1. V02 리포트: Cycling은 25°C 상온에서만 진행되었고, Data Retention은 250°C에서 6시간 동안만 진행되었습니다. AEC-Q100: Cycling: 상온이 아닌 고온(≥85∘C) 환경에서의 사이클링과 저온(≤55∘C) 환경에서의 사이클링이 모두 각각 수행되어야 합니다. Data Retention: 사이클링을 마친 시료를 대상으로 **고온 데이터 유지(HTDR)와 저온 데이터 유지(LTDR)**를 별도로 진행해야 합니다. 특히 저온 데이터 유지(LTDR)는 최대 55°C에서 최소 1,000시간 동안 보관하여 열화 상태를 확인해야 합니다. 고온(HTDR) 조건은 소자의 활성화 에너지와 타겟 수명을 바탕으로 등가 베이킹 시간(Equivalent Bake Time)을 엄밀하게 계산하여 적용해야 합니다. 2. V02 리포트: Cycling은 25°C 상온에서만 진행되었고, Data Retention은 250°C에서 6시간 동안만 진행되었습니다. AEC-Q100: Cycling: 상온이 아닌 고온(≥85∘C) 환경에서의 사이클링과 저온(≤55∘C) 환경에서의 사이클링이 모두 각각 수행되어야 합니다. Data Retention: 사이클링을 마친 시료를 대상으로 **고온 데이터 유지(HTDR)와 저온 데이터 유지(LTDR)**를 별도로 진행해야 합니다. 특히 저온 데이터 유지(LTDR)는 최대 55°C에서 최소 1,000시간 동안 보관하여 열화 상태를 확인해야 합니다. 고온(HTDR) 조건은 소자의 활성화 에너지와 타겟 수명을 바탕으로 등가 베이킹 시간(Equivalent Bake Time)을 엄밀하게 계산하여 적용해야 합니다. 1) 사이클링 후 데이터 유지로 이어지는 연속 스트레스 진행, 2) 고온 및 저온 양측 온도 조건 반영, 3) 정확한 3로트/77샘플 수량 준수, 4) 체커보드 패턴 주입 및 검증
| Group C | [12 empty] | Group C 에서 Test 하는 항목은?
IFX | Wire Bond Shear |  | V02 with PG-USON-10-2 5 bonds / unit JESD22-B116 test 규격이 다름, (Q100-001) | 3 | (8) |  |  | AEC-Q100-001 | C1 | PASS |  |  |  | V16-bit Security Controller– V02 문서에서 QualificationResultOverview의 Table 3에 테스트한 자료 있음 - AEC-Q100-001가 아닌 테스트 규격 JESD22-B116으로 테스트 진행되었습니다. AEC-Q100-001 규격으로 재 테스트가 필요한 것인지요? - Lot 0/8로 나오는데, 충분한 데이터로 보면 되는지요?
IFX | Wire Bond Pull |  | V02 with PG-USON-10-2 5 bonds / unit MIL-STD-883 Method 2011 | 3 | (8) |  |  | MIL-STD-883-2011 | C2 | PASS |  |  |  | V16-bit Security Controller– V02 문서에서 QualificationResultOverview의 Table 3에 테스트한 자료 있음 - Lot 0/8로 나오는데, 충분한 데이터로 보면 되는지요? - 자료가 AEC-Q100 규격을 따르고 있는지, 그리고 테스트 항목과 조건이 귀사의 사항과 일치하는지 문의드립니다.(QRT 테스트 항목에서 제외해도 되는지?)
IFX | Solderability |  | V02 with PG-USON-10-2 Aging, wetting, de-wetting JESD22-B102 |  | (135) |  |  | JESD22-B102 | C3 | PASS |  |  |  | V16-bit Security Controller– V02 문서에서 QualificationResultOverview의 Table 3에 테스트한 자료 있음 - 0//135로 나오는데, 충분한 데이터로 보면 되는지요? - - 자료가 AEC-Q100 규격을 따르고 있는지, 그리고 테스트 항목과 조건이 귀사의 사항과 일치하는지 문의드립니다.( QRT 테스트 항목에서 제외해도 되는지?)
IFX | Package Dimensions |  | V02 with PG-USON-10-2 JESD22-B100 B108 이 없음 |  |  |  |  | JESD22-B100/108 | C4 | PASS |  |  |  | V16-bit Security Controller– V02 문서에서 QualificationResultOverview의 Table 3에 테스트한 자료 있음 - JESD22-B100/108 두 가지 테스트가 아닌 테스트 규격 JESD22-B100만 테스트 진행되었습니다. AEC-Q100-001 규격으로 JESD22-B108도 테스트가 필요한 것인지요?
NoSolder | Solder Ball Shear | [7 empty] | C5 | No Solder balls | [5 empty] | 1. Solder Ball Shear (솔더 볼 전단 테스트) 이 테스트는 BGA(Ball Grid Array) 패키지 하단에 붙어 있는 솔더 볼이 패키지 패드에 얼마나 튼튼하게 붙어 있는지를 측정합니다. 방법: 전단 툴(Shear Tool)을 사용하여 솔더 볼의 옆면을 밀어내어, 볼이 떨어지거나 파손될 때까지의 힘을 측정합니다. 목적: 솔더 볼과 기판(Substrate) 사이의 접합 강도를 확인하고, 제조 공정상의 결함(합금층 형성 불량 등)을 찾아내기 위함입니다. 관련 규격: 주로 AEC-Q100-010 또는 JESD22-B117을 따릅니다.
NoLead | Lead Integrity | [7 empty] | C6 | No Leads | [5 empty] | 2. Lead Integrity (리드 무결성 테스트) 이 테스트는 리드 프레임 타입의 패키지(QFP, SOIC 등)에서 외부로 돌출된 금속 다리(Lead)의 기계적 내구성을 검증합니다. 방법: 리드를 일정 각도로 구부렸다 펴는 동작(Bending)을 반복하거나, 강한 힘으로 잡아당겨(Tension) 리드가 부러지거나 패키지 몸체에서 이탈하는지 확인합니다. 목적: 칩을 PCB에 실장하거나 사용하는 과정에서 가해지는 물리적인 스트레스를 견딜 수 있는지 확인합니다. 관련 규격: 주로 JESD22-B105 규격을 참조합니다.
| Group D | [12 empty] | Group D 에서 Test 하는 항목은?
IFX | Electromigration |  | 공정 C65FL확인어려움 | [5 empty] | D1 | PASS |  | IFX에 문의중 Group D (Die Fabrication Reliability Tests) 항목 대응을 위해 외부 신뢰성 시험 업체에 문의하였으나, 해당 항목은 테스트 불가하다는 답변 받았습니다. 파운드리 공정 단계에서의 데이터 증명이 필요해 보입니다 해당 제품의 제조 공정인 C65FL Technology와 관련하여 인증 자료로 활용하거나 레퍼런스 할 수 있는 리포트 자료가 있는지 확인요청 드립니다 | QRT : 저희가 가능한 항목은 기존 AEC-Q100 안내 자료에서 발췌하면, 아래 하단의 stress tests 영역 표시된 Test Group 내에서만 평가 가능합니다. 그 외 Test Group D 등은 테스트 불가한 점 참고 부탁드립니다. |  |  | 1. Electromigration (EM, 전자 이주) 고전류 밀도가 흐를 때, 이동하는 전자들이 금속 배선의 원자와 충돌하여 원자를 밀어내는 현상입니다. 결과: 배선이 얇아지다 끊어지거나(Void), 밀려난 원자들이 쌓여 옆 배선과 합선(Short)을 일으킵니다. 목적: 금속 배선(Al, Cu 등)의 수명을 예측합니다. wafer technology 의 qualification report 필요
IFX | Time Dependent Dielectric Breakdown |  | 공정 C65FL확인어려움 | [5 empty] | D2 | PASS | [5 empty] | 2. Time Dependent Dielectric Breakdown (TDDB, 경시성 절연 파괴) 트랜지스터의 게이트 산화막(Insulator)에 정격 전압보다 낮은 전압이 장시간 가해질 때, 서서히 절연 특성을 잃고 전류가 통하게 되는 현상입니다. 결과: 절연막이 뚫리면서 트랜지스터가 영구적으로 파손됩니다. 목적: 산화막의 두께와 품질이 목표 수명을 버틸 수 있는지 확인합니다. wafer technology 의 qualification report 필요
IFX | Hot Carrier Injection |  | 공정 C65FL확인어려움 | [5 empty] | D3 | PASS | [5 empty] | 3. Hot Carrier Injection (HCI, 핫 캐리어 주입)트랜지스터가 동작할 때 강한 전계에 의해 가속된 전자(또는 정공)가 산화막 내부로 박히거나 계면에 결함을 만드는 현상입니다. 결과: 문턱 전압($V_{th}$)이 변하거나 전류 특성이 변하여 칩의 동작 속도가 느려집니다. 목적: NMOS 트랜지스터의 성능 저하 속도를 측정합니다. wafer technology 의 qualification report 필요
IFX | Negative Bias Temperature Instability |  | 공정 C65FL확인어려움 | [5 empty] | D4 | PASS | [5 empty] | 4. Negative Bias Temperature Instability (NBTI)주로 PMOS 트랜지스터에서 고온 및 음의 게이트 전압이 가해질 때 계면 결함이 증가하는 현상입니다. 결과: 문턱 전압($V_{th}$) 상승 및 드레인 전류 감소로 인해 회로 타이밍 오류를 유발합니다. 목적: 미세 공정 PMOS의 고온 신뢰성을 보장합니다. wafer technology 의 qualification report 필요
IFX | Stress Migration |  | 공정 C65FL확인어려움 | [5 empty] | D5 | PASS | [5 empty] | 5. Stress Migration (SM, 응력 이주) 전류가 흐르지 않아도, 제조 공정 중 발생하는 열팽창 계수 차이 등으로 인한 기계적 응력(Stress) 때문에 금속 원자가 이동하는 현상입니다. 결과: 배선 내부나 비아(Via) 연결 부위에 구멍(Void)이 생겨 단선됩니다. 목적: 배선 공정의 구조적 안정성을 검증합니다. wafer technology 의 qualification report 필요
| Group E | [12 empty] | Group E 에서 Test 하는 항목은?
IFX | Pre/Post Stress Functional Parameter | 25'C, 105'C | V02 Operating Temp -40~105 | [5 empty] | E1 | PASS |  |  |  | 어떤 규격의 어떤 테스트인지 알 수 있을까요? `- QRT에서 테스트 진행 가능한지요? |  | Pre/Post Stress Functional Parameter: 각종 신뢰성 스트레스 테스트(고온, 고압 등) 전후에 전기적 특성(전압, 전류, 타이밍 등)이 데이터시트 범위를 벗어나지 않는지 비교합니다.
IFX or QRT | Electrostatic Discharge HBM | 2kV | V02 4 kV JESD22-A114 규격이 다름 | 1 | 3 (20) |  |  | AEC-Q100-002 | E2 | PASS |  | QRT 테스트 필요 | (QRT)ESD&Latch-up+Test_의뢰서_R05.xlsx 의로서 작성 필요 | V16-bit Security Controller– V02 문서에서 QualificationResultOverview의 Table 3에 테스트한 자료 있음 - AEC-Q100-002이 아닌 JESD22-A114 테스트 규격으로 진행되었는데, AEC-Q100-002 테스트 규격으로 테스트 필요한지요? - 자료가 AEC-Q100 규격을 따르고 있는지, 그리고 테스트 항목과 조건이 귀사의 사항과 일치하는지 문의드립니다.(QRT 테스트 항목에서 제외해도 되는지?)
IFX or QRT | Electrostatic Discharge CDM | 750V | V02 750V JESD22-C101 규격이 다름 | 1 | 3 |  |  | AEC-Q100-011 | E3 | PASS |  | QRT 테스트 필요 | (QRT)ESD&Latch-up+Test_의뢰서_R05.xlsx 의로서 작성 필요 | V16-bit Security Controller– V02 문서에서 QualificationResultOverview의 Table 3에 테스트한 자료 있음 - AEC-Q100-011이 아닌 JESD22-C101 테스트 규격으로 진행되었는데, AEC-Q100-011 테스트 규격으로 테스트 필요한지요? - 자료가 AEC-Q100 규격을 따르고 있는지, 그리고 테스트 항목과 조건이 귀사의 사항과 일치하는지 문의드립니다.(QRT 테스트 항목에서 제외해도 되는지?)
IFX | Latch-up | -150/+150mA, 105'C | V02 Class II (최대 주변 온도) | 1 | (10) |  |  | JESD78 | E4 | PASS |  |  |  | V16-bit Security Controller– V02 문서에서 QualificationResultOverview의 Table 3에 테스트한 자료 있음 - 자료가 AEC-Q100 규격을 따르고 있는지, 그리고 테스트 항목과 조건이 귀사의 사항과 일치하는지 문의드립니다.(QRT 테스트 항목에서 제외해도 되는지?)
? | Electrical Distributions |  | 없음 |  |  |  |  | AEC-Q100-009 | E5 | PASS |  |  |  | `- QRT에서 테스트 진행 가능한지요? |  | Electrical Distributions: 여러 로트(Lot)의 샘플을 측정하여 주요 파라미터가 정규분포를 따르는지, 공정 변동에 민감하지 않은지 확인합니다.
? | Fault Grading |  | 없음 |  |  |  |  | AEC-Q100-007 | E6 | PASS |  |  |  | `- QRT에서 테스트 진행 가능한지요? |  | Fault Grading: 설계된 테스트 패턴이 칩 내부의 잠재적 결함을 얼마나 잡아낼 수 있는지(결함 검출률) 평가합니다.
? | Characterization |  | 없음 |  |  |  |  | AEC-Q003 | E7 | PASS |  |  |  | `- QRT에서 테스트 진행 가능한지요? |  | Characterization: 온도, 전압의 최저/최고 조건(Corner Case)에서 칩이 정상 동작하는지 확인하여 동작 마진을 검증합니다.
? | Electromagnetic Compatibility |  | 없음 |  |  |  |  | SAE J1752/3 | E9 | PASS |  | QRT 답변 : 해당 시험 조건 알려주시면 검토해서 대응 가능여부 확인 가능할 것 같습니다. 보통 폐사로 AEC-Q100 의뢰 시에는 거의 문의가 없거나 진행하지 않고 있긴 한 점 참고 부탁드립니다. | 해당 내용은 **AEC-Q100 Rev-J** 규격서의 **Table 2 (Qualification Test Methods)**와 **Appendix 5 (Part Design Criteria to Determine Need for EMC Testing)**에서 참고한 내용입니다. 구체적인 근거가 되는 규격서의 원문 위치와 내용은 다음과 같습니다. **1. Table 2: Qualification Test Methods (Test Group E의 E9: EMC 항목)** Table 2의 EMC 테스트(E9) 'Additional Requirements(추가 요구사항)' 란에는 다음과 같이 명시되어 있습니다. * "This test and its accept criteria is performed **per agreement between user and supplier on a case-by-case basis**." *(해석: 이 테스트와 그 합격 기준은 사용자와 공급업체 간의 합의에 따라 개별적으로(케이스 바이 케이스로) 수행됩니다.)* * "See **Appendix 5 for guidelines on determining the applicability of this test** to the device to be qualified." *(해석: 인증할 기기에 대한 이 테스트의 적용 여부를 결정하기 위한 가이드라인은 부록 5를 참조하십시오.)* **2. Appendix 5: Part Design Criteria to Determine Need for EMC Testing** Table 2에서 언급한 부록 5(Appendix 5)에서는 어떤 제품이 EMC 테스트 대상이 되는지 결정하기 위한 **제품 특성 기준(Criteria)과 요인(Factors)**을 상세히 설명하고 있습니다. * **A5.1 EMC Part Design Criteria:** 통신 수신기 장치에 간섭을 일으킬 수 있는 방사 방출(radiated emissions)을 발생시킬 잠재력이 있는 디지털 기술, LSI, 오실레이터가 포함된 제품 등이 EMC 테스트의 후보가 된다고 명시하고 있습니다. * **A5.2 EMC Part Design Factors:** 클럭 드라이브, I/O 드라이브, 상승/하강 시간을 단축시키는 제조 공정이나 재료의 구성, 최소 배선 폭(die shrink), 패키지나 핀아웃 구성 등 방사 방출에 영향을 줄 수 있는 제품의 설계적 특성을 나열하고 있습니다. **결론적으로,** 규격서에서는 EMC 테스트를 일괄적인 필수 항목으로 강제하지 않고, **Appendix 5에 따른 제품의 설계적/물리적 특성**을 평가한 뒤, 최종적으로 **사용자(Customer)와 공급자(Supplier) 간의 개별 합의(agreement)**에 의해 진행 여부와 기준을 정하도록 명확히 규정하고 있습니다. | `- QRT에서 테스트 진행 가능한지요? |  | Electromagnetic Compatibility (EMC): 칩이 동작할 때 불필요한 전자파를 얼마나 내뿜는지(Emission), 외부 전자파 간섭에 얼마나 잘 버티는지(Immunity) 확인합니다.
NoPower | Short Circuit Characterization |  | N/A | [5 empty] | E10 | No Smart-power Device |  |  |  | `- QRT에서 테스트 진행 가능한지요? |  | Short Circuit Characterization: 출력 단자가 실수로 전원이나 접지에 단락되었을 때 칩이 손상되지 않고 버틸 수 있는지, 보호 회로가 작동하는지 확인합니다.
NoBig | Soft Error Rate |  | N/A | [5 empty] | E11 | SRAM < 1MByte |  |  |  | `- QRT에서 테스트 진행 가능한지요? |  | Soft Error Rate: 알파 입자나 중성자 같은 우주 방사선이 칩에 충돌하여 메모리 비트가 0에서 1로(혹은 반대로) 바뀌는 현상입니다. 보안 칩이나 차량용 MCU처럼 안전이 중요한 소자에서는 에러 정정 코드(ECC) 등을 통해 이 에러를 얼마나 잘 제어하는지 측정합니다.
Group F
NoIddq | Process Average Testing | AEC-Q100-001 | N/A | [5 empty] | F1 | Iddq not appliabled | [5 empty] | 1. Process Average Testing (PAT) PAT는 개별 제품이 규격서(Datasheet)의 합격 기준 안에 들어오더라도, 해당 로트(Lot)의 전체 평균에서 너무 멀리 떨어져 있는 제품을 불량으로 간주하여 제거하는 기법입니다. 개념: 예를 들어 전압 규격이 1.0V~1.4V이고 대부분의 칩이 1.2V 근처에 있는데, 어떤 칩 하나가 1.39V라면 규격상으로는 합격입니다. 하지만 PAT는 이 칩을 '평균에서 벗어난 잠재적 고장 위험군'으로 보고 폐기합니다. 목적: 초기 불량(Infant Mortality)은 아니지만, 사용 중에 조기 고장을 일으킬 확률이 높은 제품을 미리 배제합니다.
? | Statistical Bin/Yield Analysis | AEC-Q100-002 | N/A | [5 empty] | F2 | implemented for all softbins | [5 empty] | Statistical Bin/Yield Analysis (SBA/SYA) 이 항목은 낱개 칩이 아니라 웨이퍼(Wafer)나 로트(Lot) 단위의 통계를 분석하여 제조 공정 자체에 문제가 생겼는지 판단하는 기술입니다. Statistical Yield Analysis (SYA): 특정 웨이퍼의 수율(Yield)이 평소보다 급격히 낮아졌다면, 비록 합격한 칩이라도 그 웨이퍼에 있던 칩 전체의 신뢰성이 의심된다고 판단하여 로트 전체를 정밀 조사하거나 폐기합니다. Statistical Bin Analysis (SBA): 특정 불량 유형(Bin)이 비정상적으로 많이 발생했을 때를 감지합니다. 예를 들어, 평소보다 '정전기 보호회로 불량' 비중이 높다면 공정 장비에 문제가 생겼음을 알 수 있습니다. 목적: 비정상적인 공정 변동이 발생한 로트가 고객(완성차 업체)에게 전달되는 것을 원천 차단합니다.
Group G
NoCavity | Mechanical Shock |  | N/A | [5 empty] | G1 | NoCavity |  | IFX에서 문의한 QM회신 답변: USON-10-2 is a plastic -full- molded package and NOT a cavity package. |  |  |  | Mechanical Shock (기계적 충격) 칩이 물리적으로 급격한 타격을 받았을 때 버틸 수 있는지를 테스트합니다. 방법: 반도체를 시험 장치에 고정하고, 매우 높은 가속도(G-force)를 짧은 시간 동안 가합니다. (예: 자동차 사고 시의 충격 시뮬레이션) 목적: 내부 와이어 본딩이 끊어지거나 다이(Die)가 패키지에서 떨어져 나가는지 확인합니다. 관련 규격: JESD22-B104
NoCavity | Variable Frequency Vibration |  | N/A | [5 empty] | G2 | NoCavity |  | IFX에서 문의한 QM회신 답변: USON-10-2 is a plastic -full- molded package and NOT a cavity package. |  |  |  | 2. Variable Frequency Vibration (가변 주파수 진동) 자동차 엔진의 진동이나 노면으로부터 오는 지속적인 진동을 견디는지 확인합니다. 방법: 특정 주파수 범위(예: 20Hz ~ 2,000Hz) 내에서 진동의 높낮이를 바꾸며 장시간 칩을 흔듭니다. 목적: 진동에 의한 금속 피로 파괴나 패키지 균열을 방지하기 위함입니다. 관련 규격: JESD22-B103
NoCavity | G3~G8 |  | N/A | [5 empty] | G3~G8 | NoCavity |  | IFX에서 문의한 QM회신 답변: USON-10-2 is a plastic -full- molded package and NOT a cavity package. |  |  |  | 3. G3~G8 상세 항목 이미지에 언급된 나머지 항목들은 주로 패키지의 **기밀성(Hermeticity)**과 내부 부품의 고정 상태를 다룹니다. G3. Constant Acceleration (정가속도): 원심분리기 같은 장치로 칩에 지속적인 원심력을 가해 구조적 약점을 찾습니다. (MIL-STD-883 Method 2001) G4. Gross Leak (대량 누출): 패키지 외부에 큰 구멍이 있는지 확인합니다. 불활성 액체에 넣고 기포가 발생하는지 봅니다. G5. Fine Leak (미세 누출): 헬륨(He) 가스 등을 이용해 눈에 보이지 않는 미세한 틈으로 가스가 새는지 측정하여 기밀성을 검증합니다. G6. Package Drop (패키지 낙하): 운송이나 조립 과정에서 발생할 수 있는 낙하 충격을 시뮬레이션합니다. G7. Lid Torque (뚜껑 토크): 캐비티 패키지의 덮개(Lid)가 비틀림 힘에 얼마나 잘 견디는지 확인합니다. G8. Die Shear (다이 전단): 칩(Die)이 패키지 바닥면에 얼마나 강력하게 접착되어 있는지 옆으로 밀어서 측정합니다.

## SLI97 Q100 Summary
TEST # | STRESS TEST (AEC Q100 Rev. G) | Test Conditions | # LOTS | Sample Size | Part to be Qualified | Generic Family Part A | Generic Family Part B | Generic Family Part C | Remarks
TEST GROUP A – ACCELERATED ENVIRONMENT STRESS TESTS
A1 | Preconditioning | MSL: 1 peak temp.: 260°C J-STD-020, JESD22-A113 | 3 | 231 | PASS |  |  |  | [Infineon QR]: Process Window Lots; Acc. product spec, Ta=-40°C…105°C
A2 | Temperature Humidity Bias | 85°C/85%RH/1000h JESD22-A101 | 3 | 77 | PASS |  |  |  | [Infineon QR]: Not Selected (HAST); Ta=130°C, RH=85%, VDD Max
A3 | uHAST | JESD22-A118 130°C / 85% r.h. 230kPa 96h | 3 | 77 | PASS |  |  |  | [Infineon QR]: Ta=130°C, RH=85%, 96hrs (uHAST)
A4 | Temperature Cycling | -50/150°C, 500x JESD22-A104 | 3 | 77 | PASS |  |  |  | [Infineon QR]: Grade0: -55°C~150°C, 1500Cy; JESD22-A104
A5 | Power Temperature Cycling | n.a. | 1 | 45 | no power chip, under 1W |  |  |  | XXX is no power chip, rated < 1W [Infineon QR]: Grade0: -40°C~150°C, 1000Cy; JESD22-A105; No power chip (<1W)
A6 | High Temperature Storage Life | 150°C, 500h JESD22-A103 | 1 | 45 | PASS |  |  |  | [Infineon QR]: Grade0: 150°C, 2000hrs; JESD22-A103 (Ref: 1 Lot/45ea)
TEST GROUP B – ACCELERATED LIFETIME SIMULATION TESTS
B1 | High Temperature Operating Life | 125°C, 1000h JESD22-A108 | 3 | 77 | PASS (Ref B,C) |  | PASS (1 lot) | PASS (2 lots) | [Infineon QR]: Ta=125°C, 1000h, VCC int.=VCC int.max; JESD22-A108
B2 | Early Life Failure Rate | 125°C AEC Q100-008 | 3 | 800 | PASS |  |  |  | [Infineon QR]: Grade0: 150°C, 48hrs; AEC-Q100-008
B3 | NVM Endurance, Data Retention, & Operational Life | P/E cycles: 100k and 500k HTSL: 150°C/500h HTOL: 125°C/408h AEC Q100-005 | 3 | 77 | PASS (Ref C) |  |  | PASS | [Infineon QR]: NVM Cycling: 200,000 W/E cycles; Data Retention: 250°C/6h; IFX confidence level test
TEST GROUP C – PACKAGE ASSEMBLY INTEGRITY TESTS
C1 | Wire Bond Shear | AEC Q100-001 | 1 | 6 | PASS |  |  |  | after TC [Infineon QR]: AEC-Q100-001
C2 | Wire Bond Pull | MIL-STD-883 - 2011 | 1 | 6 | PASS |  |  |  | after TC [Infineon QR]: MIL-STD-883-2011
C3 | Solderability | JESD22-B102 | 1 | 15 | PASS |  |  |  | [Infineon QR]: JESD22-B102
C4 | Package Dimensions | JESD22-B100/108 acc. package specifications | 3 | 10 | PASS |  |  |  | for results see separate report [Infineon QR]: JESD22-B100/108
C5 | Solder Ball Shear |  |  |  | No Solder balls |  |  |  | No solder balls on VQFN8
C6 | Lead Integrity |  |  |  | No Leads |  |  |  | No leads on VQFN8
TEST GROUP D – DIE FABRICATION RELIABILITY TESTS
D1 | Electromigration |  |  |  | PASS |  |  |  | PASS, part of technology qualification [Infineon QR]: Technology qualification
D2 | Time Dependent Dielectric Breakdown |  |  |  | PASS |  |  |  | PASS, part of technology qualification [Infineon QR]: Technology qualification
D3 | Hot Carrier Injection |  |  |  | PASS |  |  |  | PASS, part of technology qualification [Infineon QR]: Technology qualification
D4 | Negative Bias Temperature Instability |  |  |  | PASS |  |  |  | PASS, part of technology qualification [Infineon QR]: Technology qualification
D5 | Stress Migration |  |  |  | PASS |  |  |  | PASS, part of technology qualification [Infineon QR]: Technology qualification
TEST GROUP E – ELECTRICAL VERIFICATION TESTS
E1 | Pre- and Post-Stress Function Parameter | Test @ 25°C, 105°C | all | all | PASS |  |  |  | [Infineon QR]: Ta=-40°C…105°C; Acc. product spec
E2 | Electrostatic Discharge Human Body Model | 2kV (all interfaces) AECQ100-002 | 1 | 3/voltage | PASS |  |  |  | [Infineon QR]: 4kV HBM; JESD22-A114
E3 | Electrostatic Discharge Charged Device Model | 750V AECQ100-011 | 1 | 3/voltage | PASS |  |  |  | [Infineon QR]: 750V CDM; JESD22-C101
E4 | Latch-Up | ±150mA, 105°C JESD78 | 1 | 6 | PASS (Class II / Immunity Level A) |  |  |  | [Infineon QR]: Class II; JESD78E
E5 | Electrical Distributions | AEC Q100-009 | 3 | 30 | PASS |  |  |  | [Infineon QR]: AEC-Q100-009
E6 | Fault Grading | AEC-Q100-007 | [6 empty] | see separate document
E7 | Characterization | AEC Q003 | 3 | 10 | PASS
E9 | Electromagnetic Compatibility | based on SAE J1752/3 | 1 | 1 | PASS |  |  |  | IFX internal procedure, aligned for GSM operation
E10 | Short Circuit Characterization |  |  |  | not applicable |  |  |  | XXX is no smart-power device
E11 | Soft Error Rate |  |  |  | not applicable |  |  |  | XXX contains SRAM < 1MByte
TEST GROUP F – DEFECT SCREENING TESTS
F1 | Process Average Testing | AEC Q001 | [6 empty] | Iddq not available by design implemented for current modes
F2 | Statistical Bin/Yield Analysis | AEC Q002 | [6 empty] | implemented for all softbins
TEST GROUP G – CAVITY PACKAGE INTEGRITY TESTS
G1 | Mechanical Shock | JESD22-B104 5 pulses, 0.5 ms, 1500g | 3 | 26 | not applicable | PASS |  |  | For cavity packages only As information for ETSI compliance
G2 | Variable Frequency Vibration | JESD22-B103 20-2000Hz | 1 | 39 | not applicable |  | PASS |  | For cavity packages only As information for ETSI compliance
G3~8 | … |  |  |  | N/A |  |  |  | No Cavity package

## V02_Qualification Result
Table 3 Qualification Result Overview
Qualification Test | Test Conditions | # Lots | Sample Size / Lot | Part to be Qualified | Reference Part
[5 empty] | Part A | Part B | Part C | Part D
Electrical Characterization | Acc. product specification Ta = -40 °C ... 105 °C | 3¹⁾ | ≥ 10 | Pass | --- | --- | --- | ---
System Characterization | Acc. product specification Ta = -40 °C ... 105 °C | 3¹⁾ | ≥ 10 | Ref. part A | Pass | --- | --- | ---
High Temperature Operating Life | Ta = 125 °C, 1000h VCC,int. = VCC,int,max JESD22-A108 | 3 | 77 | Ref. part B, C | --- | Pass (1 lot) | Pass (2 lots) | ---
Electrostatic Discharge: Human Body Model | 4 kV JESD22-A114 | 1 | 20 | Pass | --- | --- | --- | ---
Electrostatic Discharge: Charged Device Model | 750 V JESD22-C101 | 1 | 3 | Pass | --- | --- | --- | ---
Latch Up | Class II JESD78E | 1 | 10 | Pass²⁾ | --- | --- | --- | ---
NVM Cycling Endurance per Cell | Write/Erase cycles: 200,000³⁾, T=25 °C IFX confidence level test flow | 3 | ≥ 100 | Ref. part C | --- | --- | Pass | ---
NVM Data Retention | 250 °C, 6h IFX confidence level test flow | 2 | ≥ 100 | Ref. part C | --- | --- | Pass | ---
UV Light Exposure | 254 nm, 0.5 h, 15 Ws/cm² ISO 10373-1 | 1 | 5 | Ref. part D | --- | --- | --- | Pass
X-Ray Exposure | 100 kV / 0.1 Gy ISO 10373-1 | 1 | 5 | Ref. part D | --- | --- | --- | Pass
Static Magnetic Field Exposure | 220 kA/m ISO 10373-1 | 1 | 5 | Ref. part D | --- | --- | --- | Pass
항목 | 내용
문서 제목 | 16-bit Security Controller – V02 Qualification Report
Wafer Process Technology | C65FL
Wafer Diameter | 300 mm
PCN | -
적용 표준 | JESD47, ISO 7816, ISO 10373
[Family Qualification]
Part to be Qualified | 16-bit Security Controller–V02 (C65FL, G13)
Reference Part A | 16-bit Security Controller–V02 (C65FL, G12)
Reference Part B | 16-bit Security Controller–V02 (C65FL, G11)
Reference Part C | 16-bit Security Controller–V01 (C65FL, H11)
Reference Part D | xxx (C65FL, G11)

## V02_Pkg Qual 2018
16-bit Security Controller V02 with PG-USON-10-2 – Package Qualification (Rev 1.0, 2018-01-31)
Table 1 – General Information
Wafer Process Technology | C65FL
Wafer Production Site | TSMC Fab14, Tainan/Taiwan
Pre-Assembly Site | Infineon Regensburg, Germany
Assembly Site | AMKOR (ATP), Philippines
Applied Standards | JESD47 / ISO 7816 / ISO 10373 / ISO 14443
Table 2 – Family Qualification
제품 | Wafer Fab | Wafer Tech. | Assembly | Package
Part to be Qualified: 16-bit Security Controller–V02 | TSMC | C65FL | ATP | PG-USON-10-2
Ref. Part A: M5072G | TSMC | L90FL | ATP | PG-VQFN-32-13
Ref. Part B: M7892A | Infineon Dresden | L90FL | ATP | PG-USON-10-1
Table 3 – Qualification Result Overview
Qualification Test | Test Conditions | Lot #1 | Lot #2 | Lot #3 | Ref. Part A | Ref. Part B
Preconditioning (MSL1) | 30°C, 60%r.h., 192h soak 260°C, 3x reflow, JESD22-A113 | PASS (0/231) | PASS (0/231) | PASS (0/231) | --- | ---
High Temperature Storage Life | TA=150°C, 1000h JESD22-A103 | PASS (0/77) | PASS (0/77) | PASS (0/77) | --- | ---
Temperature Humidity Bias | 85°C, 85%r.h., 49kPa, VDD=5.5V, 1000h JESD22-A101 | PASS (0/77) | PASS (0/77) | PASS (0/77) | --- | ---
Temperature Cycling | -55°C…+125°C, 2 cycles/h 700 cycles, JESD22-A104 | PASS (0/77) | PASS (0/77) | PASS (0/77) | --- | ---
Unbiased HAST | 130°C / 230kPa, 85%r.h., 96h JESD22-A118 | PASS (0/77) | PASS (0/77) | PASS (0/77) | --- | ---
ESD – CDM | 500V JESD22-C101 | PASS (0/3) | --- | --- | --- | ---
Wire Bond Pull Strength | 5 bonds/unit MIL-STD-883 Method 2011 | PASS (0/8) | PASS (0/8) | PASS (0/8) | --- | ---
Wire Bond Shear Strength | 5 bonds/unit JESD22-B116 | PASS (0/8) | PASS (0/8) | PASS (0/8) | --- | ---
Solderability | Aging, wetting, de-wetting JESD22-B102 | --- | --- | --- | PASS (0/135) | ---
Package Dimensions | JESD22-B100 | --- | --- | --- | --- | PASS (0/30)

## V02_Leadness_SMD_packages
Table 4 – Package Qualification Results: Amkor PG-USON-10-2 & PG-UQFN-32-1
Qualification Test | Test Conditions | # lots × min. SS/Lot | Ref.1 V02 PG-USON-10-2 | Ref.2 V01 PG-USON-10-2 | Ref.3 V03 PG-USON-10-2 | Ref.4 32b V07 PG-UQFN-32-1 | Ref.5 V05 PG-UQFN-32-1 | Ref.9 V07 PG-USON-10-2 | Ref.10 V08 PG-USON-10-2
Preconditioning | MSL1, 3x Reflow @260°C JESD22-A113 / EIA/J-STD-020 | All samples prior TC,THB,UHAST | PASS | PASS | PASS | PASS | PASS | PASS | PASS+Ref.1
High Temperature Storage | 150°C, 1000h JESD22-A103 | 3×25 | PASS | Ref.1 | Ref.1 | PASS | Ref.4 | Ref.4 | Ref.1
Temperature Cycling | -40°C…+115°C, 1000 cycles JESD22-A104, Cond. I | 3×25 | PASS | PASS | Ref.1,5,6 | PASS | PASS | PASS | PASS+Ref.1
Temperature Humidity Bias | 85°C, 85%r.h., 5.5V, 1000h JESD22-A101 | 3×25 | PASS | Ref.1 | Ref.1 | PASS | Ref.4 | Ref.4 | Ref.1
Unbiased HAST | 130°C, 85%r.h., 96h JESD22-A118 | 3×25 | PASS | Ref.1 | Ref.1 | PASS | Ref.4 | Ref.4 | Ref.1
ESD – Charged Device Model | 750V, 3 devices per voltage class JS-002-2014 | 1×3 | PASS | PASS | PASS | PASS | PASS | PASS | PASS
Bond Pull Strength | 30 bonds / 5 units M2011 | 3×10 | PASS | PASS | PASS | PASS | PASS | PASS | PASS
Bond Shear | 30 bonds / 5 units JESD22-B116 | 3×10 | PASS | PASS | PASS | PASS | PASS | PASS | PASS
Package Dimensions | Package outline | 3×10 | PASS | PASS | PASS | PASS | PASS | PASS | PASS
Solderability | Aging, wetting, dewetting J-STD-002D / IEC 60068-2-20-20 | 3×22 | Ref.SD | --- | --- | --- | --- | --- | ---

## QRT시험항목
번호 | 항목 | 조건 | Sample Size | Lot | 수량 | 시간/Cycle | 규격 문의 (어떤 규격으로 테스트 진행하는지 적어주세요) 예> AEC-Q100-008 | 테스트 | 문의
1 | ELFR | 105℃,Vcc=max | 800 | 3 | 2400 | 480 |  | 필요 | 레퍼런스 자료에서는 Grade 2가 125도 나오는데, ELFR Grade 2의 테스트 온도가 몇도 인지요?
2 | HTOL | 105℃,Vcc=max | 77 | 3 | 231 | 1008 |  | 불필요
3 | HAST (*) | 130℃/85%, 2ATM , Vcc=max | 77 | 3 | 231 | 288 |  | 불필요
4 | TC (*) | -55℃~125℃ | 77 | 3 | 231 | 1000 |  | 필요 | 레퍼런스 자료에서는 Grade 2가 -50°C ~ 125°C로 나오는데, TC Grade 2의 테스트 온도가 몇도 인지요?
6 | uHAST (*) | 130℃/85%, 2ATM, Unbias | 77 | 3 | 231 | 96
7 | PTC (*) | -40℃~105℃ | 45 | 1 | 45 | 1000 |  | ? | 타사 제품 중 소비 전력 1W 이하(No power chip) 사유로 본 테스트를 생략한 사례가 있는 걱 같습니다. 해당 제품 역시 1W 이하일 경우 PTC 테스트 진행을 완전히 생략(면제)해도 되는 것인지 확인 부탁드립니다
8 | HTS | 125℃ | 45 | 1 | 45 | 1008 |  | 불필요
9 | Precondition | Level 3 (Bake 125℃,24h + Soak 30℃/60%R.H.,192h + Reflow ≥260℃,3cycle) | 254 | 3 | 760 | 1 |  | 필요
10 | HBM | ?? kV (all interfaces) AECQ100-002 | 27 | 1 | 27 | 27 |  | ? | - 4KV or 2KV 선택에 따른 차이가 있는지요? (레퍼런스는 4kV로 테스트 진행하였습니댜) '- 레퍼런스는 JESD22-A114 테스트 규격으로 진행되었는데, AEC-Q100-002로 규격으로 테스트가 필요한지요?
11 | CDM | 750V AECQ100-011 | 9 | 1 | 9 | 9 |  | ? | -레퍼런스는 750V로 진행하였습니다 레퍼런스는 JESD22-C101 테스트 규격으로 진행되었는데, AEC-Q100-011로 규격으로 테스트가 필요한지요?
12 | Latch-up(HOT) | 고객협의 | 9 | 1 | 9 | 9 |  | 불필요
* Precon 평가 후속으로 해당 샘플로, HAST, TC, UHAST, PTC 진행